## List1
Tehnični podatki izolacijskega stekla :
| Oznaka stekla | Sestava | Ug - nazivna vrednost EN 673 | Plin | g-vrednost | LT - prepustnost svetlobe | Ra - indeks reprodukcije barve | Rw- izmerjena vrednost EN 20140 | LR - refleksija svetlobe navzven | EA - absorpcija zunanje steklo | Skupna debelina | Teža
|  | mm | W/m2K | ─ | % | % | ─ | db | % | % | mm | kg/m2
Toplotno zaščitna stekla | RX WARM 1,1 | 4/16/4 | 1.1 | Argon | 62 | 80 | 97 | ─ | ─ | ─ | 24 | 20
| RX WARM 0,9C | 4/10/4 | 1,0 | Kripton | 62 | 80 | 97 | ─ | ─ | ─ | 18 | 20
| RX WARM 0,7 | 4/12/4/12/4 | 0.72 | Argon | 47 | 71 | 95 | ─ | ─ | ─ | 36 | 30
| RX WARM 0,5C | 4/12/4/12/4 | 0.49 | Kripton | 47 | 71 | 95 | ─ | ─ | ─ | 36 | 30
Zvočno zaščitna stekla | RX PHONE 36/26-1,1 | 6/16/4 | 1.1 | Argon | 58 | 79 | 96 | 36 | ─ | ─ | 26 | 25
| RX PHONE 37/28-1,1 | 8/16/4 | 1.1 | Argon | 56 | 78 | 95 | 37 | ─ | ─ | 28 | 30
| RX PHONE 38/30-1,1 | 10/16/4 | 1.1 | Argon | 55 | 77 | 95 | 38 | ─ | ─ | 30 | 35
| RX PHONE 40/32-1,1 | 10/16/6 | 1.1 | Argon | 55 | 76 | 95 | 40 | ─ | ─ | 32 | 40
Sončno zaščitna stekla | RX SUN Green | 6/16/4 | 1.1 | Argon | 38 | 64 | ─ | ─ | 10 | 55 | 26 | 25
| RX SUN SSS Clear | 6/16/4 | 1.1 | Argon | 46 | 56 | ─ | ─ | 37 | 15 | 26 | 25
| RX SUN SSS Green | 6/16/4 | 1.1 | Argon | 29 | 46 | ─ | ─ | 26 | 58 | 26 | 25
| RX SUN SSS Dark Blue | 6/16/4 | 1.1 | Argon | 26 | 36 | ─ | ─ | 18 | 62 | 26 | 25
Varnostno steklo | RX SAFE 1,1 VSG | 10 (P4A)/16/4 | 1.1 | Argon | 53 | 77 | 95 | 38 | ─ | ─ | 30 | 34
Več informacij o steklu: www.reflex.si